## 大体积混凝土热工计算
大体积混凝土热工计算
1、绝热温升计算 | [10 empty] | 1、 |  | 数据输入区域
Th= mcQ/Cρ（1-е-mt） | [10 empty] | 2、 | 工作表保护密码：123
式中： | [10 empty] | 3、 | 相关参数可在数据库中查找
Th—混凝土的绝热温升（℃）； | [10 empty] | 4、 | 仅供参考
mc——每m3 混凝土的水泥用量，取 |  |  |  |  | 336 | Kg/m3；
Q——每千克水泥28d 水化热，取 |  |  |  |  | 375 | KJ/Kg；
C——混凝土比热，取0.97[KJ/（Kg·K）]；
ρ——混凝土密度，取2400（Kg/m3）；
е——为常数，取2.718；
t——混凝土的龄期（d）；
m——系数、随浇筑温度改变，取 |  |  |  |  | 0.384 | ；
计算结果如下表：
t（d） |  |  | 3 |  | 6 |  | 9 |  | 12
Th（℃） |  |  | 37.0204 |  | 48.719 |  | 52.4158 |  | 53.584
2、混凝土内部中心温度计算
T1（t）=Tj+Thξ（t）
式中：
T1（t）——t 龄期混凝土中心计算温度，是混凝土温度最高值
Tj——混凝土浇筑温度，取 |  |  |  | 25 | ℃（可采取浇筑当日的询平均气温）
ξ（t）——t 龄期降温系数，取值如下表
底板厚度h(m) |  |  | 不同龄期时的ξ值
|  |  | 3 |  | 6 |  | 9 |  | 12
1.6 |  |  | 0.49 |  | 0.46 |  | 0.38 |  | 0.29
计算结果如下表
t（d） |  |  | 3 |  | 6 |  | 9 |  | 12
T1（t）（℃） |  |  | 43.14 |  | 47.4107 |  | 44.918 |  | 40.5394
由上表可知，砼第 |  |  | 6 | d左右内部温度最高，则验算第 |  |  |  | 6 | d砼温差
2、混凝土养护计算
混凝土表层（表面下50-100mm 处）温度，底板混凝土表面采用保温材料（阻燃草帘）蓄热保温养护，并在草袋上下各铺一层不透风的塑料薄膜。地下室外墙1200 厚混凝土表面，双面也采用保温材料（阻燃草帘）蓄热保温养护，并在草袋上下各铺一层不透风的塑料薄膜。
①保温材料厚度
δ= 0.5h·λi(T2-Tq)Kb/λ·（Tmax-T2）
式中：
δ——保温材料厚度（m）；
λi——各保温材料导热系数[W/（m·K）] ，取 | [5 empty] | 0.14 | （阻燃草帘）；
λ——混凝土的导热系数，取2.33[W/（m·K）]
T2——混凝土表面温度： |  |  | 23.918 | （℃）（Tmax-25）
Tq——施工期大气平均温度： |  |  |  | 25 | （℃）
T2-Tq—- |  | -1.082 | （℃）
Tmax-T2— |  | 21 | （℃）
Kb——传热系数修正值，取 |  |  |  | 1.3 | ；
δ= 0.5h·λi(T2-Tq)Kb/λ·（Tmax-T2）*100= | [5 empty] | -0.32197 | cm
故可采用一层阻燃草帘并在其上下各铺一层塑料薄膜进行养护。
②混凝土保温层的传热系数计算
β=1/[Σδi/λi+1/βq]
式中：β——混凝土保温层的传热系数[W/（m2·K）]
δi——各保温材料厚度
λi——各保温材料导热系数[W/（m·K）]
βq——空气层的传热系数，取23[W/（m2·K）]
代入数值得：β=1/[Σδi/λi+1/βq]= |  |  |  |  | 48.8267
③混凝土虚厚度计算：
hˊ=k·λ/β
式中： hˊ——混凝土虚厚度（m）
k——折减系数，取2/3；
λ——混凝土的传热系数，取2.33[W/（m·K）]
hˊ=k·λ/β= |  | 0.031813
④混凝土计算厚度：H=h+2hˊ= |  |  |  | 1.6636 | m
⑤混凝土表面温度
T2（t）= Tq+4·hˊ（H- h）[T1（t）- Tq]/H2
式中：
T2（t）——混凝土表面温度（℃）
Tq—施工期大气平均温度（℃）
hˊ——混凝土虚厚度（m）
H——混凝土计算厚度（m）
T1（t）——t 龄期混凝土中心计算温度（℃）
不同龄期混凝土的中心计算温度（T1（t））和表面温度（T2（t））如下表。
混凝土温度计算结果表
t（d） |  |  | 3 |  | 6 |  | 9 |  | 12
T1（t）（℃） |  |  | 43.14 |  | 47.4107 |  | 44.918 |  | 40.5394
T1- Tq（℃） |  |  | 18.14 |  | 22.4107 |  | 19.918 |  | 15.5394
T2（t）（℃） |  |  | 25.0531 |  | 25.0656 |  | 25.0583 |  | 25.0455
T1（t）- T2（t） |  |  | 18.0869 |  | 22.3452 |  | 19.8597 |  | 15.4939
由上表可知，混凝土内外温差<25℃，符合要求。
抗裂计算
1、各龄期混凝土收缩变形
式中：
--龄期t时砼的收缩变形值；
--标准状态下最终收缩值，3.24×10-4
e | 常数e=2.718；
M1、M2、M3…Mn--各种不同条件下的修正系数；
混凝土收缩变形不同条件影响修正系数
M1 | M2 | M3 | M4 | M5 | M6 | M7 | M8 | M9 | M10 | 积M
1.0 | 1.0 | 1.0 | 1.06 | 1.0 | 1.09 | 1.25 | 1.4 | 1.0 | 1.0 | 2.0219
各龄期砼收缩变形值如下表
龄期（d） |  | 3 | 6 | 9 | 12 | 15 | 18 | 21
（×10-5） |  | 1.9361 | 3.8151 | 5.6385 | 7.408 | 9.1252 | 10.7916 | 12.4088
2、 各龄期砼收缩当量温差
ξy(t)：不同龄期混凝土收缩相对变形值；
α：混凝土线膨胀系数取1×10-5/℃；
各龄期收缩当量温差
龄期（d） |  | 3 | 6 | 9 | 12 | 15 | 18 | 21
Ty(t) |  | -1.9361 | -3.8151 | -5.6385 | -7.408 | -9.1252 | -10.7916 | -12.4088
3、各龄期混凝土最大综合温度
Tj：砼浇筑温度，取 |  | 6: 25; 9: ℃
T（t）:龄期t的绝热温升
Ty（t）:龄期T时的收缩当量温差
Tq：砼浇筑后达到稳定时的温度，取 |  | 12: 30; 15: ℃
混凝土最大综合温差
龄期（d） |  | 3 | 6 | 9 | 12 | 15 | 18 | 21
ΔT |  | 17.7441 | 23.6643 | 24.3054 | 23.3147 | 21.8436 | 20.2549 | 18.6623
4、混凝土各龄期弹性模量
E0:砼最终弹性模量（Mpa）， |  | 9: c40; 12: 取定E0; 15: 3.25; 18: ×104 N/mm2
混凝土各龄期弹性模量（×104N/mm2）
龄期（d） |  | 3 | 6 | 9 | 12 | 15 | 18 | 21
E（t） |  | 0.76902 | 1.3561 | 1.8042 | 2.1463 | 2.4075 | 2.6068 | 2.759
5、外约束为二维时温度应力计算
E（t）：各龄期砼弹性模量
α：混凝土线膨胀系数 1×10-5/℃
ΔT(t)：各龄期混凝土最大综合温差
μ:砼泊松比，取定0.15 |  | 12: 0.15
Rk:外约束系数,取定0.4 |  | 12: 0.4
Sh(t) :各龄期砼松弛系数
混凝土松弛系数如下表
龄期(d) |  | 3 | 6 | 9 | 12 | 15 | 18 | 21
Sh(t) |  | 0.57 | 0.524 | 0.482 | 0.417 | 0.411 | 0.383 | 0.369
外约束为二维时温度应力(N/mm2)
龄期(d) |  | 3 | 6 | 9 | 12 | 15 | 18 | 21
б |  | -0.36602 | -0.79131 | -0.99467 | -0.98197 | -1.0171 | -0.95166 | -0.8941
6、验算抗裂度是否满足要求
根据经验资料，把砼浇筑后的15d作为砼开裂的危险期进行验算。
（抗裂度验算）
fct= | 2.39 | 3: Mpa （28天抗拉强度设计值）
同条件龄期15天抗拉强度设计值（达28天强度的75%）
龄期15天温度应力1.04MPa
|  | 0.56742 | ≤1.05,抗裂度满足要求

## 数据库
水泥水化热值(单位：KJ/Kg) | [5 empty] | 注: 1.本表数值是按平均硬化温度15℃时编制的，当平均温度为7～10℃时，表中数值按60%～70%采用；
水泥品种 |  | 水泥强度等级 | 混凝土龄期
|  |  | 3d | 7d | 28d
普通硅酸盐水泥 |  | 42.5 | 314 | 354 | 375 | 2.当采用碳粉硅酸盐水泥、火山灰质硅酸盐水泥时，其水化热量可参考矿渣硅酸盐水泥的数值。
|  | 32.5 | 250 | 271 | 334
矿渣硅酸盐水泥 |  | 42.5 | 180 | 256 | 334
绝热升温计算（为抗裂计算用）
t（d） | 3 | 6 | 9 | 12 | 15 | 18 | 21
Th（℃） | 37.0204 | 48.719 | 52.4158 | 53.584 | 53.9532 | 54.0698 | 54.1067
m值选用表
浇筑温度 | 5 | 10 | 15 | 20 | 25 | 30
m | 0.295 | 0.318 | 0.34 | 0.362 | 0.384 | 0.406
不同龄期和浇筑厚度的ξ值（温度为20~30选用）
浇筑厚度（m） | 不同龄期（d）的ξ值
| 3 | 6 | 9 | 12 | 15 | 18 | 21 | 24 | 27 | 30
1 | 0.36 | 0.29 | 0.17 | 0.09 | 0.05 | 0.03 | 0.01
1.25 | 0.42 | 0.31 | 0.19 | 0.11 | 0.07 | 0.04 | 0.03
1.5 | 0.49 | 0.46 | 0.38 | 0.29 | 0.21 | 0.15 | 0.12 | 0.08 | 0.05 | 0.04
2.5 | 0.65 | 0.62 | 0.59 | 0.48 | 0.38 | 0.29 | 0.23 | 0.19 | 0.16 | 0.15
3 | 0.68 | 0.67 | 0.63 | 0.57 | 0.45 | 0.36 | 0.3 | 0.25 | 0.21 | 0.19
4 | 0.74 | 0.73 | 0.72 | 0.65 | 0.55 | 0.46 | 0.37 | 0.3 | 0.25 | 0.24
不同浇筑块厚度与混凝土绝热升温的关系ξ值
浇筑块厚度 |  | 1 | 1.5 | 2 | 2.5 | 3 | 4 | 5 | 6
ξ |  | 0.36 | 0.49 | 0.57 | 0.65 | 0.68 | 0.74 | 0.79 | 0.82
混凝土弹性模量E0（×104N/mm2）
C40 | C45 | C50 | C55 | C60
3.25 | 3.35 | 3.45 | 3.55 | 3.6
混凝土28天抗拉强度设计值（×104N/mm2）
C40 | C45 | C50 | C55 | C60
2.39 | 2.51 | 2.64 | 2.74 | 2.85